## 陰極線管用
Phosphor Technology社 リン光物質（陰極線管用）
日本輸入代理店：フィルジェン株式会社
TEL:052-624-4388
biosupport@filgen.jp
PTLグレード | 組成 | 粒子サイズ(μm) | 容量 | 税別価格
GBK25/N-C1 | Zn2SiO4:Mn | 7 | お問い合わせ | お問い合わせ
GBK25/F-C1 | Zn2SiO4:Mn | 3 | お問い合わせ | お問い合わせ
FPK/N-C1 | CaWO4 | 8 | お問い合わせ | お問い合わせ
JGL29/N-C1 | (Zn,Cd)S:Cu | 12 | お問い合わせ | お問い合わせ
GL47/N-C1 | ZnS:Ag | 6.5 | お問い合わせ | お問い合わせ
GL47/F-C1 | ZnS:Ag | 4 | お問い合わせ | お問い合わせ
GK30/F-F1 | ZnO:Zn | 3.5 | お問い合わせ | お問い合わせ
CEQ25S/N-C1 | KMgF3:Mn | 8 | お問い合わせ | お問い合わせ
GJL47/N-C1 | (Zn,Cd)S:Ag | 8 | お問い合わせ | お問い合わせ
GJL47/F-C1 | (Zn,Cd)S:Ag | 3.5 | お問い合わせ | お問い合わせ
GJL47/UF-C1 | (Zn,Cd)S:Ag | 2.5 | お問い合わせ | お問い合わせ
GL47/N-C2 | ZnS:Ag | 8 | お問い合わせ | お問い合わせ
GL29A/N-C1 | ZnS:Cu,Al | 8 | お問い合わせ | お問い合わせ
QKL63/N-C1 | Y2O2S:Eu | 7.5 | お問い合わせ | お問い合わせ
FBK25P/N-C1 | CaSiO3:Mn,Pb | 8 | お問い合わせ | お問い合わせ
CEQ25/N-C1 | KMgF3:Mn | 8 | お問い合わせ | お問い合わせ
GL29/N-C1 | ZnS:Cu | 8 | お問い合わせ | お問い合わせ
GL29/F-C1 | ZnS:Cu | 4 | お問い合わせ | お問い合わせ
EQ25/N-C1 | MgF2:Mn | 8 | お問い合わせ | お問い合わせ
GEQ25/N-C1 | (Zn,Mg)F2:Mn | 5 | お問い合わせ | お問い合わせ
GBK25A/N-C1 | Zn2SiO4:Mn,As | 7.5 | お問い合わせ | お問い合わせ
GBK25I/N-C1 | Zn2SiO4:Mn,In | 6 | お問い合わせ | お問い合わせ
UKL65D/N-C1 | Gd2O2S:Tb | 8.5 | お問い合わせ | お問い合わせ
UKL65D/S-C1 | Gd2O2S:Tb | 5 | お問い合わせ | お問い合わせ
UKL65D/F-C1 | Gd2O2S:Tb | 3.5 | お問い合わせ | お問い合わせ
UKL65D/UF-C1 | Gd2O2S:Tb | 2.5 | お問い合わせ | お問い合わせ
SKL65/N-C1 | La22O2S:Tb | 8 | お問い合わせ | お問い合わせ
QKL65/N-C1 | Y2O2S:Tb | 7.5 | お問い合わせ | お問い合わせ
QKL65/F-C1 | Y2O2S:Tb | 3.5 | お問い合わせ | お問い合わせ
QKL65/UF-C1 | Y2O2S:Tb | 2.5 | お問い合わせ | お問い合わせ
QKL65E/S-C1 | Y2O2S:Tb,Eu | 5 | お問い合わせ | お問い合わせ
QKL65E/F-C1 | Y2O2S:Tb,Eu | 3.5 | お問い合わせ | お問い合わせ
QKL65E/UF-C1 | Y2O2S:Tb,Eu | 2.5 | お問い合わせ | お問い合わせ
QMK58/N-C1 | Y3Al5O12:Ce | 8 | お問い合わせ | お問い合わせ
QMK58/F-C1 | Y3Al5O12:Ce | 3.5 | お問い合わせ | お問い合わせ
QMPK58/S-C1 | Y3(Al,Ga)5O12:Ce | 5.5 | お問い合わせ | お問い合わせ
QMPK58/F-C1 | Y3(Al,Ga)5O12:Ce | 3.5 | お問い合わせ | お問い合わせ
QMPK58/UF-C1 | Y3(Al,Ga)5O12:Ce | 2.5 | お問い合わせ | お問い合わせ
QBK58/N-A2 | Y2SiO5:Ce | 9 | お問い合わせ | お問い合わせ
QBK58/F-A2 | Y2SiO5:Ce | 3.5 | お問い合わせ | お問い合わせ
QBK58/UF-A2 | Y2SiO5:Ce | 2.5 | お問い合わせ | お問い合わせ
QMBK58/N-C1 | P46+P47 BLEND | 6 | お問い合わせ | お問い合わせ
QMBK58/F-C1 | P46+P47 BLEND | 4 | お問い合わせ | お問い合わせ
QMPK65/N-C1 | Y3(Al,Ga)5O12:Tb | 8.5 | お問い合わせ | お問い合わせ
QMPK65/F-C1 | Y3(Al,Ga)5O12:Tb | 4 | お問い合わせ | お問い合わせ
QMPK65/UF-C1 | Y3(Al,Ga)5O12:Tb | 2.5 | お問い合わせ | お問い合わせ
QK63/N-C1 | Y2O3:Eu | 8 | お問い合わせ | お問い合わせ
QK63/F-C1 | Y2O3:Eu | 5 | お問い合わせ | お問い合わせ
QK63/UF-C1 | Y2O3:Eu | 3.5 | お問い合わせ | お問い合わせ