## X線用
Phosphor Technology社 リン光物質（X線用）
日本輸入代理店：フィルジェン株式会社
TEL:052-624-4388
biosupport@filgen.jp
PTLグレード | 組成 | 粒子サイズ(μm) | 発光色 | 容量 | 税別価格
UKL65/L-R1 | Gd2O2S:Tb | 25 | GREEN | お問い合わせ | お問い合わせ
UKL65/N-R1 | Gd2O2S:Tb | 10 | GREEN | お問い合わせ | お問い合わせ
UKL65/F-R1 | Gd2O2S:Tb | 3.5 | GREEN | お問い合わせ | お問い合わせ
UKL65/UF-R1 | Gd2O2S:Tb | 2.5 | GREEN | お問い合わせ | お問い合わせ
UKL63/L-R1 | Gd2O2S:Eu | 25 | RED | お問い合わせ | お問い合わせ
UKL63/N-R1 | Gd2O2S:Eu | 8 | RED | お問い合わせ | お問い合わせ
UKL63/F-R1 | Gd2O2S:Eu | 4 | RED | お問い合わせ | お問い合わせ
UKL63/UF-R1 | Gd2O2S:Eu | 2.5 | RED | お問い合わせ | お問い合わせ
UKL59/L-R1 | Gd2O2S:Pr | 25 | GREEN | お問い合わせ | お問い合わせ
UKL59/N-R1 | Gd2O2S:Pr | 8 | GREEN | お問い合わせ | お問い合わせ
UKL59/F-R1 | Gd2O2S:Pr | 3.5 | GREEN | お問い合わせ | お問い合わせ
UKL59/UF-R1 | Gd2O2S:Pr | 2.5 | GREEN | お問い合わせ | お問い合わせ
UKL59CF/L-R1 | Gd2O2S:Pr,Ce,F | 25 | GREEN *FAST DECAY | お問い合わせ | お問い合わせ
UKL59CF/N-R1 | Gd2O2S:Pr,Ce,F | 8 | GREEN *FAST DECAY | お問い合わせ | お問い合わせ
UKL59CF/S-R1 | Gd2O2S:Pr,Ce,F | 5 | GREEN *FAST DECAY | お問い合わせ | お問い合わせ
UKL59CF/F-R1 | Gd2O2S:Pr,Ce,F | 3.5 | GREEN *FAST DECAY | お問い合わせ | お問い合わせ
UKL59CF/UF-R1 | Gd2O2S:Pr,Ce,F | 2.5 | GREEN *FAST DECAY | お問い合わせ | お問い合わせ
SKL63/F-R2 | La2O2S:Eu | 4 | RED | お問い合わせ | お問い合わせ
SKL65/N-C1 | La2O2S:Tb | 8 | GREEN | お問い合わせ | お問い合わせ
SKL65/F-C1 | La2O2S:Tb | 3.5 | GREEN | お問い合わせ | お問い合わせ
QKL65/N-C1 | Y2O2S:Tb | 7.5 | BLUE-WHITE | お問い合わせ | お問い合わせ
QKL65/F-C1 | Y2O2S:Tb | 3.5 | BLUE-WHITE | お問い合わせ | お問い合わせ
JGL47/VL-R1 | (Zn,Cd)S:Ag | 30 | RED | お問い合わせ | お問い合わせ
JGL47/L-R1 | (Zn,Cd)S:Ag | 20 | RED | お問い合わせ | お問い合わせ
JGL47/N-R1 | (Zn,Cd)S:Ag | 10 | RED | お問い合わせ | お問い合わせ
JGL47/S-R1 | (Zn,Cd)S:Ag | 6 | RED | お問い合わせ | お問い合わせ
DT11/VL-S1 | CsI:Na | - | BLUE | お問い合わせ | お問い合わせ
DT81/VL-S1 | CsI:Tl | - | YELLOW-WHITE | お問い合わせ | お問い合わせ