## 色素材料
QCR Solutions社 色素材料
日本輸入代理店：フィルジェン株式会社
https://filgen.jp/
TEL:052-624-4388
biosupport@filgen.jp
カテゴリー | QCR Number | Absorption Max (nm) | Absorptivity (Lg-1 cm-1) | ANSI Shades | Lens Color | テクニカルデータシート | アプリケーション
近赤外色素（NIR） | NIR700A | 700 | 192 | - | - | 700 nm NIR Dye TDS | 溶媒用近赤外（NIR）色素
| NIR714A | 714 | 155 | - | - | 714 nm NIR Dye TDS
| NIR728A | 728 | 183 | - | - | 728 nm NIR Dye TDS
| NIR733A | 733 | 137 | - | - | 733 nm NIR Dye TDS
| NIR757A | 757 | 370 | - | - | 757 nm NIR Dye TDS
| NIR762A | 762 | 372 | - | - | 762 nm NIR Dye TDS
| NIR775B | 775 | 454 | - | - | 775 nm NIR Dye TDS
| NIR783C | 783 | 414 | - | - | 783 nm NIR Dye TDS
| NIR790B | 790 | 417 | - | - | 790 nm NIR Dye TDS
| NIR795A | 795 | 333 | - | - | 795 nm NIR Dye TDS
| NIR800A | 800 | 297 | - | - | 800 nm NIR Dye TDS
| NIR805B | 805 | 400 | - | - | 805 nm NIR Dye TDS
| NIR811A | 811 | 342 | - | - | 811 nm NIR Dye TDS
| NIR819C | 819 | 401 | - | - | 819 nm NIR Dye TDS
| NIR828B | 828 | 373 | - | - | 828 nm NIR Dye TDS
| NIR836C | 836 | 334 | - | - | 836 nm NIR Dye TDS
| NIR844A | 844 | 339 | - | - | 844 nm NIR Dye TDS
| NIR856A | 856 | 274 | - | - | 856 nm NIR Dye TDS
| NIR864A | 864 | 342 | - | - | 864 nm NIR Dye TDS
| NIR868A | 868 | 252 | - | - | 868 nm NIR Dye TDS
| NIR880C | 880 | 298 | - | - | 880 nm NIR Dye TDS
| NIR886A | 886 | 337 | - | - | 886 nm NIR Dye TDS
| NIR902A | 902 | 260 | - | - | 902 nm NIR Dye TDS
| NIR910C | 910 | 282 | - | - | 910 nm NIR Dye TDS
| NIR912C | 912 | 232 | - | - | 912 nm NIR Dye TDS
| NIR935A | 935 | 187 | - | - | 935 nm NIR Dye TDS
| NIR949C | 925 | 19 | - | - | 925 nm NIR Dye TDS
| NIR956A | 956 | 212 | - | - | 956 nm NIR Dye TDS
| NIR960A | 960 | 187 | - | - | 960 nm NIR Dye TDS
| NIR979C | 979 | 197 | - | - | 979 nm NIR Dye TDS
| NIR980B | 980 | 179 | - | - | 980 nm NIR Dye TDS
| NIR983A | 983 | 66 | - | - | 983 nm NIR Dye TDS
| NIR989A | 989 | 220 | - | - | 989 nm NIR Dye TDS
| NIR1003A | 1003 | 213 | - | - | 1003 nm NIR Dye TDS
| NIR1021A | 1021 | 265 | - | - | 1021 nm NIR Dye TDS
| NIR1031M | 1031 | 210 | - | - | 1031 nm NIR Dye TDS
| NIR1035A | 1035 | 145 | - | - | 1035 nm NIR Dye TDS
| NIR1047A | 1047 | 271 | - | - | 1047 nm NIR Dye TDS
| NIR1072C | 1072 | 72 | - | - | 1072 nm NIR Dye TDS
紫外色素 | UV381A | 381 | 131 | - | - | 381 nm UV Dye TDS | 溶媒用紫外色素
| UV381B | 381 | 136 | - | - | 381 nm UV Dye TDS
| UV382A | 382 | 143 | - | - | 382nm UV Dye TDS
| UV386A | 386 | 113 |  |  | 386 nm UV Dye TDS
可視色素 | VIS404A | 404 | 160 | - | - | 404 nm Visible Dye TDS | 溶媒用可視色素
| VIS423A | 423 | 161 | - | - | 423 nm Visible Dye TDS
| VIS433A | 433 | 188 | - | - | 433 nm Visible Dye TDS
| VIS435A | 435 | 102 | - | - | 435 nm Visible Dye TDS
| VIS441A | 441 | 210 | - | - | 441 nm Visible Dye TDS
| VIS461B | 461 | 245 | - | - | 461 nm Visible Dye TDS
| VIS465A | 465 | 79 | - | - | 465 nm Visible Dye TDS
| VIS486C | 486 | 234 | - | - | 486 nm Visible Dye TDS
| VIS494B | 494 | 258 | - | - | 494 nm Visible Dye TDS
| VIS503A | 503 | 164 | - | - | 503 nm Visible Dye TDS
| VIS513A | 513 | 186 | - | - | 513 nm Visible Dye TDS
| VIS523A | 523 | 291 | - | - | 523 nm Visible Dye TDS
| VIS548B | 548 | 176 | - | - | 548 nm Visible Dye TDS
| VIS552A | 552 | 138 | - | - | 552 nm Visible Dye TDS
| VIS564B | 564 | 224 | - | - | 564 nm Visible Dye TDS
| VIS580A | 580 | 270 | - | - | 580 nm Visible Dye TDS
| VIS588C | 588 | 183 | - | - | 588 nm Visible Dye TDS
| VIS593A | 593 | 316 | - | - | 593 nm Visible Dye TDS
| VIS603A | 603 | 253 | - | - | 603 nm Visible Dye TDS
| VIS626A | 626 | 178 | - | - | 626 nm Visible Dye TDS
| VIS637A | 637 | 473 | - | - | 637 nm Visible Dye TDS
| VIS641A | 641 | 441 | - | - | 641 nm Visible Dye TDS
| VIS651B | 651 | 440 | - | - | 651 nm Visible Dye TDS
| VIS660A | 660 | 361 | - | - | 660 nm Visible Dye TDS
| VIS675B | 675 | 407 | - | - | 675 nm Visible Dye TDS
| VIS680D | 680 | 298 | - | - | 680 nm Visible Dye TDS
| VIS686A | 686 | 183 | - | - | 686 nm Visible Dye TDS
| VIS691A | 691 | 309 | - | - | 691 nm Visible Dye TDS
可視不透明色素 (VOD) | VOD675S | 200 – 675 | - | - | - | お問い合わせ | 溶媒マトリックス用
| VOD695S | 200 – 695 | - | - | - | 200-695 nm Visible Opaque Dye TDS
| VOD835S | 200 – 835 | - | - | - | 200-835nm Visible Opaque Dye TDS
| VOD875S | 200 – 875 | - | - | - | 200-875nm Visible Opaque Dye TDS
| VOD920S | 200 – 920 | - | - | - | お問い合わせ
| VOD975S | 200 – 975 | - | - | - | お問い合わせ
| VOD1065S | 200 – 1065 | - | - | - | お問い合わせ
| VOD850P | 350 – 850 | - | - | - | お問い合わせ | プラスチックマトリックス用
| VOD950P | 350 – 950 | - | - | - | 350-950nm Visible Opaque Dye TDS
| VOD700EP | 200 – 750 | - | - | - | 200-750nm Visible Opaque Dye TDS | エポキシ&プラスチックマトリックス用
| VOD800EP | 200 – 830 | - | - | - | 200-830nm Visible Opaque Dye TDS
水溶性近赤外色素 | VIS542A | 542 | 169 | - | - | 542 nm Visible Dye TDS | 水溶性可視吸収剤
| VIS547A | 547 | 176 | - | - | 547 nm Visible Dye TDS
| VIS551A | 551 | 156 | - | - | 551 nm Visible Dye TDS
| VIS564A | 564 | 154 | - | - | 564 nm Visible Dye TDS
| VIS596A | 596 | 281 | - | - | 596 nm Visible Dye TDS
| VIS643A | 643 | 340 | - | - | 643 nm Visible Dye TDS
| VIS655A | 655 | 355 | - | - | 655 nm Visible Dye TDS
| NIR746A | 746 | 347 | - | - | 746 nm NIR Dye TDS | 水溶性近赤外吸収剤
| NIR782E | 782 | 398 | - | - | 782 nm NIR Dye TDS
| NIR818D | 818 | 93 | - | - | 818 nm NIR Dye TDS
| NIR869A | 869 | 288 | - | - | 869 nm NIR Dye TDS
| NIR880D | 880 | 260 | - | - | 880 nm NIR Dye TDS
| NIR980A | 980 | 153 | - | - | 980 nm NIR Dye TDS
| NIR1054B | 1054 dry powder | 32 | - | - | 1054 nm NIR Dye TDS
| NIR1054WD | 900-1200 water dispersion | 32 | - | - | 900-1200 nm NIR TDS
溶媒用色素 | WELD101A | - | - | 6 – 14 | Green | WELD101A TDS | ANSI Z87.1に準拠した溶接レンズの作成用
| WELD201A | - | - | 1 – 5 | Green | WELD201A TDS
熱可塑性樹脂用NIR色素 | UV290A | 290 | 60 | - | - | 290 nm UV Dye TDS | レーザー保護レンズ用色素
| VIS530A | 530 | 20 | - | - | 530 nm Visible Dye TDS
| VIS590A | 590 | 240 | - | - | 590 nm Visible Dye TDS
| NIR730A | 730 | 259 | - | - | 730 nm NIR Dye TDS
| NIR791C | 791 | 53 | - | - | 791 nm NIR Dye TDS
| NIR819C | 819 | 401 | - | - | 819 nm NIR Dye TDS
| NIR907B | 907 | 210 | - | - | 907 nm NIR Dye TDS
| NIR949C | 925 | 19 | - | - | 925 nm NIR Dye TDS
| NIR983A | 983 | 66 | - | - | 983 nm NIR Dye TDS
| NIR1031M | 1031 | 210 | - | - | 1031 nm NIR Dye TDS
| NIR1072C | 1072 | 72 | - | - | 1072 nm NIR Dye TDS