## マイクロゴールド
Nanopartz社製品 金ナノワイヤー(Gold Nanowire)
日本輸入代理店：フィルジェン株式会社
https://filgen.jp/Product/Bioscience4/Nanopartz/index.htm
TEL:052-624-4388
Nanopartz社の金ナノワイヤーは、独自の方法を使用して製造されたナノワイヤー形状の金ナノ粒子で、高度に単分散な長さ、長い保存期間、大幅に改善された反応性をもたらします。直径は 75から100nm、長さは1000から20000nmです、直径に起因する510から520nm領域で1つのSPRを示します。長さに起因するSPRは中赤外になります。すべてのバッチは、サイズと濃度を含めて特性評価されています。この製品には、通常の OD=0.05 と高濃度 OD=5 の 2 つの濃度があります。当社独自の、ヘキサデシルトリメチルアンモニウム臭化 (CTAB)、クエン酸塩、分岐ポリエチレンイミン (PEI)、ポリアクリル酸 (PAA)、ポリアリルアミン (PAH)、ポリビニルピロリドン (PVP)、BSA など、さまざまなキャッピング剤が使用されています。
| Buffer |  | DIH
| OD |  | 0.05
| Diameter (nm) | Length (nm) | リガンド
Part # |  |  | CTAB | Citrate | PEI | PAA | PAH | PVP | BSA
型式
A14-1K | 75 | 1000 | A14-1000-CTAB-DIH-0.05-5 | A14-1000-CIT-DIH-0.05-5 | A14-1000-PEI-DIH-0.05-5 | A14-1000-PAA-DIH-0.05-5 | A14-1000-PAH-DIH-0.05-5 | A14-1000-PVP-DIH-0.05-5 | A14-1000-BSA-DIH-0.05-5
A14-2K | 75 | 2000 | A14-2000-CTAB-DIH-0.05-5 | A14-2000-CIT-DIH-0.05-5 | A14-2000-PEI-DIH-0.05-5 | A14-2000-PAA-DIH-0.05-5 | A14-2000-PAH-DIH-0.05-5 | A14-2000-PVP-DIH-0.05-5 | A14-2000-BSA-DIH-0.05-5
A14-3K | 75 | 3000 | A14-3000-CTAB-DIH-0.05-5 | A14-3000-CIT-DIH-0.05-5 | A14-3000-PEI-DIH-0.05-5 | A14-3000-PAA-DIH-0.05-5 | A14-3000-PAH-DIH-0.05-5 | A14-3000-PVP-DIH-0.05-5 | A14-3000-BSA-DIH-0.05-5
A14-4K | 75 | 4000 | A14-4000-CTAB-DIH-0.05-5 | A14-4000-CIT-DIH-0.05-5 | A14-4000-PEI-DIH-0.05-5 | A14-4000-PAA-DIH-0.05-5 | A14-4000-PAH-DIH-0.05-5 | A14-4000-PVP-DIH-0.05-5 | A14-4000-BSA-DIH-0.05-5
A14-6K | 75 | 6000 | A14-6000-CTAB-DIH-0.05-5 | A14-6000-CIT-DIH-0.05-5 | A14-6000-PEI-DIH-0.05-5 | A14-6000-PAA-DIH-0.05-5 | A14-6000-PAH-DIH-0.05-5 | A14-6000-PVP-DIH-0.05-5 | A14-6000-BSA-DIH-0.05-5
A14-7.5K | 75 | 7500 | A14-7500-CTAB-DIH-0.05-5 | A14-7500-CIT-DIH-0.05-5 | A14-7500-PEI-DIH-0.05-5 | A14-7500-PAA-DIH-0.05-5 | A14-7500-PAH-DIH-0.05-5 | A14-7500-PVP-DIH-0.05-5 | A14-7500-BSA-DIH-0.05-5
A14-10K | 75 | 10000 | A14-10000-CTAB-DIH-0.05-5 | A14-10000-CIT-DIH-0.05-5 | A14-10000-PEI-DIH-0.05-5 | A14-10000-PAA-DIH-0.05-5 | A14-10000-PAH-DIH-0.05-5 | A14-10000-PVP-DIH-0.05-5 | A14-10000-BSA-DIH-0.05-5
A14-20K | 100 | 20000 | A14-20000-CTAB-DIH-0.05-5 | A14-20000-CIT-DIH-0.05-5 | A14-20000-PEI-DIH-0.05-5 | A14-20000-PAA-DIH-0.05-5 | A14-20000-PAH-DIH-0.05-5 | A14-20000-PVP-DIH-0.05-5 | A14-20000-BSA-DIH-0.05-5
| Buffer |  | DIH
| OD |  | 5
| Diameter (nm) | Length (nm) | リガンド
Part # |  |  | CTAB | Citrate | PEI | PAA | PAH | PVP | BSA
型式
A14-1K | 75 | 1000 | A14-1000-CTAB-DIH-5-1 | A14-1000-CIT-DIH-5-1 | A14-1000-PEI-DIH-5-1 | A14-1000-PAA-DIH-5-1 | A14-1000-PAH-DIH-5-1 | A14-1000-PVP-DIH-5-1 | A14-1000-BSA-DIH-5-1
A14-2K | 75 | 2000 | A14-2000-CTAB-DIH-5-1 | A14-2000-CIT-DIH-5-1 | A14-2000-PEI-DIH-5-1 | A14-2000-PAA-DIH-5-1 | A14-2000-PAH-DIH-5-1 | A14-2000-PVP-DIH-5-1 | A14-2000-BSA-DIH-5-1
A14-3K | 75 | 3000 | A14-3000-CTAB-DIH-5-1 | A14-3000-CIT-DIH-5-1 | A14-3000-PEI-DIH-5-1 | A14-3000-PAA-DIH-5-1 | A14-3000-PAH-DIH-5-1 | A14-3000-PVP-DIH-5-1 | A14-3000-BSA-DIH-5-1
A14-4K | 75 | 4000 | A14-4000-CTAB-DIH-5-1 | A14-4000-CIT-DIH-5-1 | A14-4000-PEI-DIH-5-1 | A14-4000-PAA-DIH-5-1 | A14-4000-PAH-DIH-5-1 | A14-4000-PVP-DIH-5-1 | A14-4000-BSA-DIH-5-1
A14-6K | 75 | 6000 | A14-6000-CTAB-DIH-5-1 | A14-6000-CIT-DIH-5-1 | A14-6000-PEI-DIH-5-1 | A14-6000-PAA-DIH-5-1 | A14-6000-PAH-DIH-5-1 | A14-6000-PVP-DIH-5-1 | A14-6000-BSA-DIH-5-1
A14-7.5K | 75 | 7500 | A14-7500-CTAB-DIH-5-1 | A14-7500-CIT-DIH-5-1 | A14-7500-PEI-DIH-5-1 | A14-7500-PAA-DIH-5-1 | A14-7500-PAH-DIH-5-1 | A14-7500-PVP-DIH-5-1 | A14-7500-BSA-DIH-5-1
A14-10K | 75 | 10000 | A14-10000-CTAB-DIH-5-1 | A14-10000-CIT-DIH-5-1 | A14-10000-PEI-DIH-5-1 | A14-10000-PAA-DIH-5-1 | A14-10000-PAH-DIH-5-1 | A14-10000-PVP-DIH-5-1 | A14-10000-BSA-DIH-5-1
A14-20K | 100 | 20000 | A14-20000-CTAB-DIH-5-1 | A14-20000-CIT-DIH-5-1 | A14-20000-PEI-DIH-5-1 | A14-20000-PAA-DIH-5-1 | A14-20000-PAH-DIH-5-1 | A14-20000-PVP-DIH-5-1 | A14-20000-BSA-DIH-5-1
型式の形式： A14 -(長さ)-(キャッピング剤)-(バッファー)-(OD)-(容量)