## マイクロゴールド
Nanopartz社製品 マイクロゴールド(Nanopartz Microgold)
日本輸入代理店：フィルジェン株式会社
https://filgen.jp/Product/Bioscience4/Nanopartz/index.htm
TEL:052-624-4388
Nanopartz社のマイクロゴールドは、独自の方法を使用して製造された棒状の金ナノ粒子で、正確なサイズ、高度に単分散なサイズと形状、長い保存期間、大幅に改善された反応性をもたらします。直径は 75から150nm、長さは最大2μm 散乱断面積は100nmの金ナノ粒子の約100倍、1.4nmの金ナノ粒子の散乱の100,000から1,000,000倍です。すべてのバッチは、サイズと濃度を含めて特性評価されています。この製品には、通常の OD=0.05 と高濃度 OD=5 の 2 つの濃度があります。当社のマイクロゴールドには、ヘキサデシルトリメチルアンモニウム臭化 (CTAB)、クエン酸塩、分岐ポリエチレンイミン (PEI)、ポリアクリル酸 (PAA)、ポリアリルアミン (PAH)、ポリビニルピロリドン (PVP)、BSA など、さまざまなキャッピング剤が使用されています。
| Buffer |  | DIH
| OD |  | 0.05
| Diameter (nm) | Length (nm) | リガンド
Part # |  |  | CTAB | Citrate | PEI | PAA | PAH | PVP | BSA
型式
A13-500 | 75 | 500 | A13-500-CTAB-DIH-0.05-5 | A13-500-CIT-DIH-0.05-5 | A13-500-PEI-DIH-0.05-5 | A13-500-PAA-DIH-0.05-5 | A13-500-PAH-DIH-0.05-5 | A13-500-PVP-DIH-0.05-5 | A13-500-BSA-DIH-0.05-5
A13-1000 | 100 | 1000 | A13-1000-CTAB-DIH-0.05-5 | A13-1000-CIT-DIH-0.05-5 | A13-1000-PEI-DIH-0.05-5 | A13-1000-PAA-DIH-0.05-5 | A13-1000-PAH-DIH-0.05-5 | A13-1000-PVP-DIH-0.05-5 | A13-1000-BSA-DIH-0.05-5
A13-2000 | 150 | 2000 | A13-2000-CTAB-DIH-0.05-5 | A13-2000-CIT-DIH-0.05-5 | A13-2000-PEI-DIH-0.05-5 | A13-2000-PAA-DIH-0.05-5 | A13-2000-PAH-DIH-0.05-5 | A13-2000-PVP-DIH-0.05-5 | A13-2000-BSA-DIH-0.05-5
| Buffer |  | DIH
| OD |  | 5
| Diameter (nm) | Length (nm) | リガンド
Part # |  |  | CTAB | Citrate | PEI | PAA | PAH | PVP | BSA
型式
A13-500 | 75 | 500 | A13-500-CTAB-DIH-5-1 | A13-500-CIT-DIH-5-1 | A13-500-PEI-DIH-5-1 | A13-500-PAA-DIH-5-1 | A13-500-PAH-DIH-5-1 | A13-500-PVP-DIH-5-1 | A13-500-BSA-DIH-5-1
A13-1000 | 100 | 1000 | A13-1000-CTAB-DIH-5-1 | A13-1000-CIT-DIH-5-1 | A13-1000-PEI-DIH-5-1 | A13-1000-PAA-DIH-5-1 | A13-1000-PAH-DIH-5-1 | A13-1000-PVP-DIH-5-1 | A13-1000-BSA-DIH-5-1
A13-2000 | 150 | 2000 | A13-2000-CTAB-DIH-5-1 | A13-2000-CIT-DIH-5-1 | A13-2000-PEI-DIH-5-1 | A13-2000-PAA-DIH-5-1 | A13-2000-PAH-DIH-5-1 | A13-2000-PVP-DIH-5-1 | A13-2000-BSA-DIH-5-1
型式の形式： A13 -(長さ)-(吸着リガンド)-(バッファー)-(重量)-(容量)