## B12
Nanopartz社製品 SAM形成アルカンチオール官能基化金ナノロッド(Molecular Surface Modified Gold Nanorods)
日本輸入代理店：フィルジェン株式会社
https://filgen.jp/Product/Bioscience4/Nanopartz/index.htm
TEL:052-624-4388
Nanopartz社のSAM形成アルカンチオール官能基化金ナノロッドは、独自の方法を使用して製造されており、正確なサイズ、高度に単分散なサイズと形状、長い保存期間、大幅に改善された反応性をもたらします。直径は 5、10、25、40、50nm です。ピーク SPR の範囲は 550nm ～ 2100nm です。すべてのバッチは、サイズと濃度を含めて特性評価されています。この製品はOD＝50,250において入手可能です。また、残留反応物が 0.1% 未満に精製されています。これらのナノ粒子は乾燥状態で出荷され、選択した溶媒に希釈してお使いいただけます。この製品では、金ナノ粒子上に最も一般的な共有結合アルキル、官能基、保護基、環状、その他の自己組織化材料（炭素数1のシステアミンから炭素数16のメルカプトヘキサデカン酸まで、そしてその間の多くの種類）を、あらゆる種類の溶媒で提供できます。SAMリガンドと金ナノ粒子の組み合わせにより、溶媒中での安定性が変わりますので、詳細は製品リストの下の表をご参照ください。
Buffer |  |  | EtOH | [5 empty] | EtOH | [5 empty] | EtOH | [5 empty] | EtOH
OD |  |  | 50 | [5 empty] | 50 | [5 empty] | 50 | [5 empty] | 50
Diameter (nm) | Length (nm) | Peak SPR Wave (nm) | SAM Ligand | [5 empty] | SAM Ligand | [5 empty] | SAM Ligand | [5 empty] | SAM Ligand
|  |  | CYS(Cysteamine) | 3CNHS(3 Carbon-NHS) | 4MBA(4-Mercaptobenzoic acid) | LA(Lipoic Acid) | MSA(Mercaptosuccinic Acid) | 1DT(1-Decanethiol) | 1DDT(1-Dodecanethiol) | 1HDT(1-Hexadecanethiol) | 1ODT(1-Octadecanethiol) | 1OT(1-Octanethiol) | 11MUB((11-Mercaptoundecyl)-N,N,N-trimethylammonium bromide) | 11AT(11Azido-1undecanethiol) | 11MU(11-Mercapto-1-undecanol) | 11MDA(11-Mercaptoundecanoic acid) | 11MDH(11-Mercaptoundecylhydroquinone) | 12MDA(12-Mercaptododecanoic acid) | 12MDN(12-Mercaptododecanoic acid NHS ester) | 16MHA(16-Mercaptohexadecanoic acid) | 6AH(6-Amino-1-hexanethiol hydrochloride) | 6MH(6-Mercapto-1-hexanaol) | 6MA(6-Mercaptohexanoic acid) | HEG(Hexa(ethylene glycol)mono-11-(acetylthio)undecyl ether) | 1AT(1-Adamantanethiol)
10 | 102 | 1400 | B12-10-1400-CYS-ETOH-50 | B12-10-1400-3CNHS-ETOH-50 | B12-10-1400-4MBA-ETOH-50 | B12-10-1400-LA-ETOH-50 | B12-10-1400-MSA-ETOH-50 | B12-10-1400-1DT-ETOH-50 | B12-10-1400-1DDT-ETOH-50 | B12-10-1400-1HDT-ETOH-50 | B12-10-1400-1ODT-ETOH-50 | B12-10-1400-1OT-ETOH-50 | B12-10-1400-11MUB-ETOH-50 | B12-10-1400-11AT-ETOH-50 | B12-10-1400-11MU-ETOH-50 | B12-10-1400-11MDA-ETOH-50 | B12-10-1400-11MDH-ETOH-50 | B12-10-1400-12MDA-ETOH-50 | B12-10-1400-12MDN-ETOH-50 | B12-10-1400-16MHA-ETOH-50 | B12-10-1400-6AH-ETOH-50 | B12-10-1400-6MH-ETOH-50 | B12-10-1400-6MA-ETOH-50 | B12-10-1400-HEG-ETOH-50 | B12-10-1400-1AT-ETOH-50
10 | 81 | 1200 | B12-10-1200-CYS-ETOH-50 | B12-10-1200-3CNHS-ETOH-50 | B12-10-1200-4MBA-ETOH-50 | B12-10-1200-LA-ETOH-50 | B12-10-1200-MSA-ETOH-50 | B12-10-1200-1DT-ETOH-50 | B12-10-1200-1DDT-ETOH-50 | B12-10-1200-1HDT-ETOH-50 | B12-10-1200-1ODT-ETOH-50 | B12-10-1200-1OT-ETOH-50 | B12-10-1200-11MUB-ETOH-50 | B12-10-1200-11AT-ETOH-50 | B12-10-1200-11MU-ETOH-50 | B12-10-1200-11MDA-ETOH-50 | B12-10-1200-11MDH-ETOH-50 | B12-10-1200-12MDA-ETOH-50 | B12-10-1200-12MDN-ETOH-50 | B12-10-1200-16MHA-ETOH-50 | B12-10-1200-6AH-ETOH-50 | B12-10-1200-6MH-ETOH-50 | B12-10-1200-6MA-ETOH-50 | B12-10-1200-HEG-ETOH-50 | B12-10-1200-1AT-ETOH-50
10 | 67 | 1064 | B12-10-1064-CYS-ETOH-50 | B12-10-1064-3CNHS-ETOH-50 | B12-10-1064-4MBA-ETOH-50 | B12-10-1064-LA-ETOH-50 | B12-10-1064-MSA-ETOH-50 | B12-10-1064-1DT-ETOH-50 | B12-10-1064-1DDT-ETOH-50 | B12-10-1064-1HDT-ETOH-50 | B12-10-1064-1ODT-ETOH-50 | B12-10-1064-1OT-ETOH-50 | B12-10-1064-11MUB-ETOH-50 | B12-10-1064-11AT-ETOH-50 | B12-10-1064-11MU-ETOH-50 | B12-10-1064-11MDA-ETOH-50 | B12-10-1064-11MDH-ETOH-50 | B12-10-1064-12MDA-ETOH-50 | B12-10-1064-12MDN-ETOH-50 | B12-10-1064-16MHA-ETOH-50 | B12-10-1064-6AH-ETOH-50 | B12-10-1064-6MH-ETOH-50 | B12-10-1064-6MA-ETOH-50 | B12-10-1064-HEG-ETOH-50 | B12-10-1064-1AT-ETOH-50
10 | 59 | 980 | B12-10-980-CYS-ETOH-50 | B12-10-980-3CNHS-ETOH-50 | B12-10-980-4MBA-ETOH-50 | B12-10-980-LA-ETOH-50 | B12-10-980-MSA-ETOH-50 | B12-10-980-1DT-ETOH-50 | B12-10-980-1DDT-ETOH-50 | B12-10-980-1HDT-ETOH-50 | B12-10-980-1ODT-ETOH-50 | B12-10-980-1OT-ETOH-50 | B12-10-980-11MUB-ETOH-50 | B12-10-980-11AT-ETOH-50 | B12-10-980-11MU-ETOH-50 | B12-10-980-11MDA-ETOH-50 | B12-10-980-11MDH-ETOH-50 | B12-10-980-12MDA-ETOH-50 | B12-10-980-12MDN-ETOH-50 | B12-10-980-16MHA-ETOH-50 | B12-10-980-6AH-ETOH-50 | B12-10-980-6MH-ETOH-50 | B12-10-980-6MA-ETOH-50 | B12-10-980-HEG-ETOH-50 | B12-10-980-1AT-ETOH-50
10 | 50 | 900 | B12-10-900-CYS-ETOH-50 | B12-10-900-3CNHS-ETOH-50 | B12-10-900-4MBA-ETOH-50 | B12-10-900-LA-ETOH-50 | B12-10-900-MSA-ETOH-50 | B12-10-900-1DT-ETOH-50 | B12-10-900-1DDT-ETOH-50 | B12-10-900-1HDT-ETOH-50 | B12-10-900-1ODT-ETOH-50 | B12-10-900-1OT-ETOH-50 | B12-10-900-11MUB-ETOH-50 | B12-10-900-11AT-ETOH-50 | B12-10-900-11MU-ETOH-50 | B12-10-900-11MDA-ETOH-50 | B12-10-900-11MDH-ETOH-50 | B12-10-900-12MDA-ETOH-50 | B12-10-900-12MDN-ETOH-50 | B12-10-900-16MHA-ETOH-50 | B12-10-900-6AH-ETOH-50 | B12-10-900-6MH-ETOH-50 | B12-10-900-6MA-ETOH-50 | B12-10-900-HEG-ETOH-50 | B12-10-900-1AT-ETOH-50
10 | 45 | 850 | B12-10-850-CYS-ETOH-50 | B12-10-850-3CNHS-ETOH-50 | B12-10-850-4MBA-ETOH-50 | B12-10-850-LA-ETOH-50 | B12-10-850-MSA-ETOH-50 | B12-10-850-1DT-ETOH-50 | B12-10-850-1DDT-ETOH-50 | B12-10-850-1HDT-ETOH-50 | B12-10-850-1ODT-ETOH-50 | B12-10-850-1OT-ETOH-50 | B12-10-850-11MUB-ETOH-50 | B12-10-850-11AT-ETOH-50 | B12-10-850-11MU-ETOH-50 | B12-10-850-11MDA-ETOH-50 | B12-10-850-11MDH-ETOH-50 | B12-10-850-12MDA-ETOH-50 | B12-10-850-12MDN-ETOH-50 | B12-10-850-16MHA-ETOH-50 | B12-10-850-6AH-ETOH-50 | B12-10-850-6MH-ETOH-50 | B12-10-850-6MA-ETOH-50 | B12-10-850-HEG-ETOH-50 | B12-10-850-1AT-ETOH-50
10 | 41 | 808 | B12-10-808-CYS-ETOH-50 | B12-10-808-3CNHS-ETOH-50 | B12-10-808-4MBA-ETOH-50 | B12-10-808-LA-ETOH-50 | B12-10-808-MSA-ETOH-50 | B12-10-808-1DT-ETOH-50 | B12-10-808-1DDT-ETOH-50 | B12-10-808-1HDT-ETOH-50 | B12-10-808-1ODT-ETOH-50 | B12-10-808-1OT-ETOH-50 | B12-10-808-11MUB-ETOH-50 | B12-10-808-11AT-ETOH-50 | B12-10-808-11MU-ETOH-50 | B12-10-808-11MDA-ETOH-50 | B12-10-808-11MDH-ETOH-50 | B12-10-808-12MDA-ETOH-50 | B12-10-808-12MDN-ETOH-50 | B12-10-808-16MHA-ETOH-50 | B12-10-808-6AH-ETOH-50 | B12-10-808-6MH-ETOH-50 | B12-10-808-6MA-ETOH-50 | B12-10-808-HEG-ETOH-50 | B12-10-808-1AT-ETOH-50
10 | 38 | 780 | B12-10-780-CYS-ETOH-50 | B12-10-780-3CNHS-ETOH-50 | B12-10-780-4MBA-ETOH-50 | B12-10-780-LA-ETOH-50 | B12-10-780-MSA-ETOH-50 | B12-10-780-1DT-ETOH-50 | B12-10-780-1DDT-ETOH-50 | B12-10-780-1HDT-ETOH-50 | B12-10-780-1ODT-ETOH-50 | B12-10-780-1OT-ETOH-50 | B12-10-780-11MUB-ETOH-50 | B12-10-780-11AT-ETOH-50 | B12-10-780-11MU-ETOH-50 | B12-10-780-11MDA-ETOH-50 | B12-10-780-11MDH-ETOH-50 | B12-10-780-12MDA-ETOH-50 | B12-10-780-12MDN-ETOH-50 | B12-10-780-16MHA-ETOH-50 | B12-10-780-6AH-ETOH-50 | B12-10-780-6MH-ETOH-50 | B12-10-780-6MA-ETOH-50 | B12-10-780-HEG-ETOH-50 | B12-10-780-1AT-ETOH-50
10 | 35 | 750 | B12-10-750-CYS-ETOH-50 | B12-10-750-3CNHS-ETOH-50 | B12-10-750-4MBA-ETOH-50 | B12-10-750-LA-ETOH-50 | B12-10-750-MSA-ETOH-50 | B12-10-750-1DT-ETOH-50 | B12-10-750-1DDT-ETOH-50 | B12-10-750-1HDT-ETOH-50 | B12-10-750-1ODT-ETOH-50 | B12-10-750-1OT-ETOH-50 | B12-10-750-11MUB-ETOH-50 | B12-10-750-11AT-ETOH-50 | B12-10-750-11MU-ETOH-50 | B12-10-750-11MDA-ETOH-50 | B12-10-750-11MDH-ETOH-50 | B12-10-750-12MDA-ETOH-50 | B12-10-750-12MDN-ETOH-50 | B12-10-750-16MHA-ETOH-50 | B12-10-750-6AH-ETOH-50 | B12-10-750-6MH-ETOH-50 | B12-10-750-6MA-ETOH-50 | B12-10-750-HEG-ETOH-50 | B12-10-750-1AT-ETOH-50
10 | 29 | 700 | B12-10-700-CYS-ETOH-50 | B12-10-700-3CNHS-ETOH-50 | B12-10-700-4MBA-ETOH-50 | B12-10-700-LA-ETOH-50 | B12-10-700-MSA-ETOH-50 | B12-10-700-1DT-ETOH-50 | B12-10-700-1DDT-ETOH-50 | B12-10-700-1HDT-ETOH-50 | B12-10-700-1ODT-ETOH-50 | B12-10-700-1OT-ETOH-50 | B12-10-700-11MUB-ETOH-50 | B12-10-700-11AT-ETOH-50 | B12-10-700-11MU-ETOH-50 | B12-10-700-11MDA-ETOH-50 | B12-10-700-11MDH-ETOH-50 | B12-10-700-12MDA-ETOH-50 | B12-10-700-12MDN-ETOH-50 | B12-10-700-16MHA-ETOH-50 | B12-10-700-6AH-ETOH-50 | B12-10-700-6MH-ETOH-50 | B12-10-700-6MA-ETOH-50 | B12-10-700-HEG-ETOH-50 | B12-10-700-1AT-ETOH-50
10 | 24 | 650 | B12-10-650-CYS-ETOH-50 | B12-10-650-3CNHS-ETOH-50 | B12-10-650-4MBA-ETOH-50 | B12-10-650-LA-ETOH-50 | B12-10-650-MSA-ETOH-50 | B12-10-650-1DT-ETOH-50 | B12-10-650-1DDT-ETOH-50 | B12-10-650-1HDT-ETOH-50 | B12-10-650-1ODT-ETOH-50 | B12-10-650-1OT-ETOH-50 | B12-10-650-11MUB-ETOH-50 | B12-10-650-11AT-ETOH-50 | B12-10-650-11MU-ETOH-50 | B12-10-650-11MDA-ETOH-50 | B12-10-650-11MDH-ETOH-50 | B12-10-650-12MDA-ETOH-50 | B12-10-650-12MDN-ETOH-50 | B12-10-650-16MHA-ETOH-50 | B12-10-650-6AH-ETOH-50 | B12-10-650-6MH-ETOH-50 | B12-10-650-6MA-ETOH-50 | B12-10-650-HEG-ETOH-50 | B12-10-650-1AT-ETOH-50
10 | 19 | 600 | B12-10-600-CYS-ETOH-50 | B12-10-600-3CNHS-ETOH-50 | B12-10-600-4MBA-ETOH-50 | B12-10-600-LA-ETOH-50 | B12-10-600-MSA-ETOH-50 | B12-10-600-1DT-ETOH-50 | B12-10-600-1DDT-ETOH-50 | B12-10-600-1HDT-ETOH-50 | B12-10-600-1ODT-ETOH-50 | B12-10-600-1OT-ETOH-50 | B12-10-600-11MUB-ETOH-50 | B12-10-600-11AT-ETOH-50 | B12-10-600-11MU-ETOH-50 | B12-10-600-11MDA-ETOH-50 | B12-10-600-11MDH-ETOH-50 | B12-10-600-12MDA-ETOH-50 | B12-10-600-12MDN-ETOH-50 | B12-10-600-16MHA-ETOH-50 | B12-10-600-6AH-ETOH-50 | B12-10-600-6MH-ETOH-50 | B12-10-600-6MA-ETOH-50 | B12-10-600-HEG-ETOH-50 | B12-10-600-1AT-ETOH-50
25 | 119 | 980 | B12-25-980-CYS-ETOH-50 | B12-25-980-3CNHS-ETOH-50 | B12-25-980-4MBA-ETOH-50 | B12-25-980-LA-ETOH-50 | B12-25-980-MSA-ETOH-50 | B12-25-980-1DT-ETOH-50 | B12-25-980-1DDT-ETOH-50 | B12-25-980-1HDT-ETOH-50 | B12-25-980-1ODT-ETOH-50 | B12-25-980-1OT-ETOH-50 | B12-25-980-11MUB-ETOH-50 | B12-25-980-11AT-ETOH-50 | B12-25-980-11MU-ETOH-50 | B12-25-980-11MDA-ETOH-50 | B12-25-980-11MDH-ETOH-50 | B12-25-980-12MDA-ETOH-50 | B12-25-980-12MDN-ETOH-50 | B12-25-980-16MHA-ETOH-50 | B12-25-980-6AH-ETOH-50 | B12-25-980-6MH-ETOH-50 | B12-25-980-6MA-ETOH-50 | B12-25-980-HEG-ETOH-50 | B12-25-980-1AT-ETOH-50
25 | 102 | 950 | B12-25-950-CYS-ETOH-50 | B12-25-950-3CNHS-ETOH-50 | B12-25-950-4MBA-ETOH-50 | B12-25-950-LA-ETOH-50 | B12-25-950-MSA-ETOH-50 | B12-25-950-1DT-ETOH-50 | B12-25-950-1DDT-ETOH-50 | B12-25-950-1HDT-ETOH-50 | B12-25-950-1ODT-ETOH-50 | B12-25-950-1OT-ETOH-50 | B12-25-950-11MUB-ETOH-50 | B12-25-950-11AT-ETOH-50 | B12-25-950-11MU-ETOH-50 | B12-25-950-11MDA-ETOH-50 | B12-25-950-11MDH-ETOH-50 | B12-25-950-12MDA-ETOH-50 | B12-25-950-12MDN-ETOH-50 | B12-25-950-16MHA-ETOH-50 | B12-25-950-6AH-ETOH-50 | B12-25-950-6MH-ETOH-50 | B12-25-950-6MA-ETOH-50 | B12-25-950-HEG-ETOH-50 | B12-25-950-1AT-ETOH-50
25 | 96 | 900 | B12-25-900-CYS-ETOH-50 | B12-25-900-3CNHS-ETOH-50 | B12-25-900-4MBA-ETOH-50 | B12-25-900-LA-ETOH-50 | B12-25-900-MSA-ETOH-50 | B12-25-900-1DT-ETOH-50 | B12-25-900-1DDT-ETOH-50 | B12-25-900-1HDT-ETOH-50 | B12-25-900-1ODT-ETOH-50 | B12-25-900-1OT-ETOH-50 | B12-25-900-11MUB-ETOH-50 | B12-25-900-11AT-ETOH-50 | B12-25-900-11MU-ETOH-50 | B12-25-900-11MDA-ETOH-50 | B12-25-900-11MDH-ETOH-50 | B12-25-900-12MDA-ETOH-50 | B12-25-900-12MDN-ETOH-50 | B12-25-900-16MHA-ETOH-50 | B12-25-900-6AH-ETOH-50 | B12-25-900-6MH-ETOH-50 | B12-25-900-6MA-ETOH-50 | B12-25-900-HEG-ETOH-50 | B12-25-900-1AT-ETOH-50
25 | 93 | 850 | B12-25-850-CYS-ETOH-50 | B12-25-850-3CNHS-ETOH-50 | B12-25-850-4MBA-ETOH-50 | B12-25-850-LA-ETOH-50 | B12-25-850-MSA-ETOH-50 | B12-25-850-1DT-ETOH-50 | B12-25-850-1DDT-ETOH-50 | B12-25-850-1HDT-ETOH-50 | B12-25-850-1ODT-ETOH-50 | B12-25-850-1OT-ETOH-50 | B12-25-850-11MUB-ETOH-50 | B12-25-850-11AT-ETOH-50 | B12-25-850-11MU-ETOH-50 | B12-25-850-11MDA-ETOH-50 | B12-25-850-11MDH-ETOH-50 | B12-25-850-12MDA-ETOH-50 | B12-25-850-12MDN-ETOH-50 | B12-25-850-16MHA-ETOH-50 | B12-25-850-6AH-ETOH-50 | B12-25-850-6MH-ETOH-50 | B12-25-850-6MA-ETOH-50 | B12-25-850-HEG-ETOH-50 | B12-25-850-1AT-ETOH-50
25 | 90 | 808 | B12-25-808-CYS-ETOH-50 | B12-25-808-3CNHS-ETOH-50 | B12-25-808-4MBA-ETOH-50 | B12-25-808-LA-ETOH-50 | B12-25-808-MSA-ETOH-50 | B12-25-808-1DT-ETOH-50 | B12-25-808-1DDT-ETOH-50 | B12-25-808-1HDT-ETOH-50 | B12-25-808-1ODT-ETOH-50 | B12-25-808-1OT-ETOH-50 | B12-25-808-11MUB-ETOH-50 | B12-25-808-11AT-ETOH-50 | B12-25-808-11MU-ETOH-50 | B12-25-808-11MDA-ETOH-50 | B12-25-808-11MDH-ETOH-50 | B12-25-808-12MDA-ETOH-50 | B12-25-808-12MDN-ETOH-50 | B12-25-808-16MHA-ETOH-50 | B12-25-808-6AH-ETOH-50 | B12-25-808-6MH-ETOH-50 | B12-25-808-6MA-ETOH-50 | B12-25-808-HEG-ETOH-50 | B12-25-808-1AT-ETOH-50
25 | 87 | 780 | B12-25-780-CYS-ETOH-50 | B12-25-780-3CNHS-ETOH-50 | B12-25-780-4MBA-ETOH-50 | B12-25-780-LA-ETOH-50 | B12-25-780-MSA-ETOH-50 | B12-25-780-1DT-ETOH-50 | B12-25-780-1DDT-ETOH-50 | B12-25-780-1HDT-ETOH-50 | B12-25-780-1ODT-ETOH-50 | B12-25-780-1OT-ETOH-50 | B12-25-780-11MUB-ETOH-50 | B12-25-780-11AT-ETOH-50 | B12-25-780-11MU-ETOH-50 | B12-25-780-11MDA-ETOH-50 | B12-25-780-11MDH-ETOH-50 | B12-25-780-12MDA-ETOH-50 | B12-25-780-12MDN-ETOH-50 | B12-25-780-16MHA-ETOH-50 | B12-25-780-6AH-ETOH-50 | B12-25-780-6MH-ETOH-50 | B12-25-780-6MA-ETOH-50 | B12-25-780-HEG-ETOH-50 | B12-25-780-1AT-ETOH-50
25 | 85 | 750 | B12-25-750-CYS-ETOH-50 | B12-25-750-3CNHS-ETOH-50 | B12-25-750-4MBA-ETOH-50 | B12-25-750-LA-ETOH-50 | B12-25-750-MSA-ETOH-50 | B12-25-750-1DT-ETOH-50 | B12-25-750-1DDT-ETOH-50 | B12-25-750-1HDT-ETOH-50 | B12-25-750-1ODT-ETOH-50 | B12-25-750-1OT-ETOH-50 | B12-25-750-11MUB-ETOH-50 | B12-25-750-11AT-ETOH-50 | B12-25-750-11MU-ETOH-50 | B12-25-750-11MDA-ETOH-50 | B12-25-750-11MDH-ETOH-50 | B12-25-750-12MDA-ETOH-50 | B12-25-750-12MDN-ETOH-50 | B12-25-750-16MHA-ETOH-50 | B12-25-750-6AH-ETOH-50 | B12-25-750-6MH-ETOH-50 | B12-25-750-6MA-ETOH-50 | B12-25-750-HEG-ETOH-50 | B12-25-750-1AT-ETOH-50
25 | 75 | 700 | B12-25-700-CYS-ETOH-50 | B12-25-700-3CNHS-ETOH-50 | B12-25-700-4MBA-ETOH-50 | B12-25-700-LA-ETOH-50 | B12-25-700-MSA-ETOH-50 | B12-25-700-1DT-ETOH-50 | B12-25-700-1DDT-ETOH-50 | B12-25-700-1HDT-ETOH-50 | B12-25-700-1ODT-ETOH-50 | B12-25-700-1OT-ETOH-50 | B12-25-700-11MUB-ETOH-50 | B12-25-700-11AT-ETOH-50 | B12-25-700-11MU-ETOH-50 | B12-25-700-11MDA-ETOH-50 | B12-25-700-11MDH-ETOH-50 | B12-25-700-12MDA-ETOH-50 | B12-25-700-12MDN-ETOH-50 | B12-25-700-16MHA-ETOH-50 | B12-25-700-6AH-ETOH-50 | B12-25-700-6MH-ETOH-50 | B12-25-700-6MA-ETOH-50 | B12-25-700-HEG-ETOH-50 | B12-25-700-1AT-ETOH-50
25 | 71 | 650 | B12-25-650-CYS-ETOH-50 | B12-25-650-3CNHS-ETOH-50 | B12-25-650-4MBA-ETOH-50 | B12-25-650-LA-ETOH-50 | B12-25-650-MSA-ETOH-50 | B12-25-650-1DT-ETOH-50 | B12-25-650-1DDT-ETOH-50 | B12-25-650-1HDT-ETOH-50 | B12-25-650-1ODT-ETOH-50 | B12-25-650-1OT-ETOH-50 | B12-25-650-11MUB-ETOH-50 | B12-25-650-11AT-ETOH-50 | B12-25-650-11MU-ETOH-50 | B12-25-650-11MDA-ETOH-50 | B12-25-650-11MDH-ETOH-50 | B12-25-650-12MDA-ETOH-50 | B12-25-650-12MDN-ETOH-50 | B12-25-650-16MHA-ETOH-50 | B12-25-650-6AH-ETOH-50 | B12-25-650-6MH-ETOH-50 | B12-25-650-6MA-ETOH-50 | B12-25-650-HEG-ETOH-50 | B12-25-650-1AT-ETOH-50
25 | 57 | 600 | B12-25-600-CYS-ETOH-50 | B12-25-600-3CNHS-ETOH-50 | B12-25-600-4MBA-ETOH-50 | B12-25-600-LA-ETOH-50 | B12-25-600-MSA-ETOH-50 | B12-25-600-1DT-ETOH-50 | B12-25-600-1DDT-ETOH-50 | B12-25-600-1HDT-ETOH-50 | B12-25-600-1ODT-ETOH-50 | B12-25-600-1OT-ETOH-50 | B12-25-600-11MUB-ETOH-50 | B12-25-600-11AT-ETOH-50 | B12-25-600-11MU-ETOH-50 | B12-25-600-11MDA-ETOH-50 | B12-25-600-11MDH-ETOH-50 | B12-25-600-12MDA-ETOH-50 | B12-25-600-12MDN-ETOH-50 | B12-25-600-16MHA-ETOH-50 | B12-25-600-6AH-ETOH-50 | B12-25-600-6MH-ETOH-50 | B12-25-600-6MA-ETOH-50 | B12-25-600-HEG-ETOH-50 | B12-25-600-1AT-ETOH-50
25 | 34 | 550 | B12-25-550-CYS-ETOH-50 | B12-25-550-3CNHS-ETOH-50 | B12-25-550-4MBA-ETOH-50 | B12-25-550-LA-ETOH-50 | B12-25-550-MSA-ETOH-50 | B12-25-550-1DT-ETOH-50 | B12-25-550-1DDT-ETOH-50 | B12-25-550-1HDT-ETOH-50 | B12-25-550-1ODT-ETOH-50 | B12-25-550-1OT-ETOH-50 | B12-25-550-11MUB-ETOH-50 | B12-25-550-11AT-ETOH-50 | B12-25-550-11MU-ETOH-50 | B12-25-550-11MDA-ETOH-50 | B12-25-550-11MDH-ETOH-50 | B12-25-550-12MDA-ETOH-50 | B12-25-550-12MDN-ETOH-50 | B12-25-550-16MHA-ETOH-50 | B12-25-550-6AH-ETOH-50 | B12-25-550-6MH-ETOH-50 | B12-25-550-6MA-ETOH-50 | B12-25-550-HEG-ETOH-50 | B12-25-550-1AT-ETOH-50
40 | 148 | 850 | B12-40-850-CYS-ETOH-50 | B12-40-850-3CNHS-ETOH-50 | B12-40-850-4MBA-ETOH-50 | B12-40-850-LA-ETOH-50 | B12-40-850-MSA-ETOH-50 | B12-40-850-1DT-ETOH-50 | B12-40-850-1DDT-ETOH-50 | B12-40-850-1HDT-ETOH-50 | B12-40-850-1ODT-ETOH-50 | B12-40-850-1OT-ETOH-50 | B12-40-850-11MUB-ETOH-50 | B12-40-850-11AT-ETOH-50 | B12-40-850-11MU-ETOH-50 | B12-40-850-11MDA-ETOH-50 | B12-40-850-11MDH-ETOH-50 | B12-40-850-12MDA-ETOH-50 | B12-40-850-12MDN-ETOH-50 | B12-40-850-16MHA-ETOH-50 | B12-40-850-6AH-ETOH-50 | B12-40-850-6MH-ETOH-50 | B12-40-850-6MA-ETOH-50 | B12-40-850-HEG-ETOH-50 | B12-40-850-1AT-ETOH-50
40 | 134 | 808 | B12-40-808-CYS-ETOH-50 | B12-40-808-3CNHS-ETOH-50 | B12-40-808-4MBA-ETOH-50 | B12-40-808-LA-ETOH-50 | B12-40-808-MSA-ETOH-50 | B12-40-808-1DT-ETOH-50 | B12-40-808-1DDT-ETOH-50 | B12-40-808-1HDT-ETOH-50 | B12-40-808-1ODT-ETOH-50 | B12-40-808-1OT-ETOH-50 | B12-40-808-11MUB-ETOH-50 | B12-40-808-11AT-ETOH-50 | B12-40-808-11MU-ETOH-50 | B12-40-808-11MDA-ETOH-50 | B12-40-808-11MDH-ETOH-50 | B12-40-808-12MDA-ETOH-50 | B12-40-808-12MDN-ETOH-50 | B12-40-808-16MHA-ETOH-50 | B12-40-808-6AH-ETOH-50 | B12-40-808-6MH-ETOH-50 | B12-40-808-6MA-ETOH-50 | B12-40-808-HEG-ETOH-50 | B12-40-808-1AT-ETOH-50
40 | 124 | 780 | B12-40-780-CYS-ETOH-50 | B12-40-780-3CNHS-ETOH-50 | B12-40-780-4MBA-ETOH-50 | B12-40-780-LA-ETOH-50 | B12-40-780-MSA-ETOH-50 | B12-40-780-1DT-ETOH-50 | B12-40-780-1DDT-ETOH-50 | B12-40-780-1HDT-ETOH-50 | B12-40-780-1ODT-ETOH-50 | B12-40-780-1OT-ETOH-50 | B12-40-780-11MUB-ETOH-50 | B12-40-780-11AT-ETOH-50 | B12-40-780-11MU-ETOH-50 | B12-40-780-11MDA-ETOH-50 | B12-40-780-11MDH-ETOH-50 | B12-40-780-12MDA-ETOH-50 | B12-40-780-12MDN-ETOH-50 | B12-40-780-16MHA-ETOH-50 | B12-40-780-6AH-ETOH-50 | B12-40-780-6MH-ETOH-50 | B12-40-780-6MA-ETOH-50 | B12-40-780-HEG-ETOH-50 | B12-40-780-1AT-ETOH-50
40 | 112 | 750 | B12-40-750-CYS-ETOH-50 | B12-40-750-3CNHS-ETOH-50 | B12-40-750-4MBA-ETOH-50 | B12-40-750-LA-ETOH-50 | B12-40-750-MSA-ETOH-50 | B12-40-750-1DT-ETOH-50 | B12-40-750-1DDT-ETOH-50 | B12-40-750-1HDT-ETOH-50 | B12-40-750-1ODT-ETOH-50 | B12-40-750-1OT-ETOH-50 | B12-40-750-11MUB-ETOH-50 | B12-40-750-11AT-ETOH-50 | B12-40-750-11MU-ETOH-50 | B12-40-750-11MDA-ETOH-50 | B12-40-750-11MDH-ETOH-50 | B12-40-750-12MDA-ETOH-50 | B12-40-750-12MDN-ETOH-50 | B12-40-750-16MHA-ETOH-50 | B12-40-750-6AH-ETOH-50 | B12-40-750-6MH-ETOH-50 | B12-40-750-6MA-ETOH-50 | B12-40-750-HEG-ETOH-50 | B12-40-750-1AT-ETOH-50
40 | 92 | 700 | B12-40-700-CYS-ETOH-50 | B12-40-700-3CNHS-ETOH-50 | B12-40-700-4MBA-ETOH-50 | B12-40-700-LA-ETOH-50 | B12-40-700-MSA-ETOH-50 | B12-40-700-1DT-ETOH-50 | B12-40-700-1DDT-ETOH-50 | B12-40-700-1HDT-ETOH-50 | B12-40-700-1ODT-ETOH-50 | B12-40-700-1OT-ETOH-50 | B12-40-700-11MUB-ETOH-50 | B12-40-700-11AT-ETOH-50 | B12-40-700-11MU-ETOH-50 | B12-40-700-11MDA-ETOH-50 | B12-40-700-11MDH-ETOH-50 | B12-40-700-12MDA-ETOH-50 | B12-40-700-12MDN-ETOH-50 | B12-40-700-16MHA-ETOH-50 | B12-40-700-6AH-ETOH-50 | B12-40-700-6MH-ETOH-50 | B12-40-700-6MA-ETOH-50 | B12-40-700-HEG-ETOH-50 | B12-40-700-1AT-ETOH-50
40 | 80 | 650 | B12-40-650-CYS-ETOH-50 | B12-40-650-3CNHS-ETOH-50 | B12-40-650-4MBA-ETOH-50 | B12-40-650-LA-ETOH-50 | B12-40-650-MSA-ETOH-50 | B12-40-650-1DT-ETOH-50 | B12-40-650-1DDT-ETOH-50 | B12-40-650-1HDT-ETOH-50 | B12-40-650-1ODT-ETOH-50 | B12-40-650-1OT-ETOH-50 | B12-40-650-11MUB-ETOH-50 | B12-40-650-11AT-ETOH-50 | B12-40-650-11MU-ETOH-50 | B12-40-650-11MDA-ETOH-50 | B12-40-650-11MDH-ETOH-50 | B12-40-650-12MDA-ETOH-50 | B12-40-650-12MDN-ETOH-50 | B12-40-650-16MHA-ETOH-50 | B12-40-650-6AH-ETOH-50 | B12-40-650-6MH-ETOH-50 | B12-40-650-6MA-ETOH-50 | B12-40-650-HEG-ETOH-50 | B12-40-650-1AT-ETOH-50
40 | 68 | 600 | B12-40-600-CYS-ETOH-50 | B12-40-600-3CNHS-ETOH-50 | B12-40-600-4MBA-ETOH-50 | B12-40-600-LA-ETOH-50 | B12-40-600-MSA-ETOH-50 | B12-40-600-1DT-ETOH-50 | B12-40-600-1DDT-ETOH-50 | B12-40-600-1HDT-ETOH-50 | B12-40-600-1ODT-ETOH-50 | B12-40-600-1OT-ETOH-50 | B12-40-600-11MUB-ETOH-50 | B12-40-600-11AT-ETOH-50 | B12-40-600-11MU-ETOH-50 | B12-40-600-11MDA-ETOH-50 | B12-40-600-11MDH-ETOH-50 | B12-40-600-12MDA-ETOH-50 | B12-40-600-12MDN-ETOH-50 | B12-40-600-16MHA-ETOH-50 | B12-40-600-6AH-ETOH-50 | B12-40-600-6MH-ETOH-50 | B12-40-600-6MA-ETOH-50 | B12-40-600-HEG-ETOH-50 | B12-40-600-1AT-ETOH-50
40 | 60 | 550 | B12-40-550-CYS-ETOH-50 | B12-40-550-3CNHS-ETOH-50 | B12-40-550-4MBA-ETOH-50 | B12-40-550-LA-ETOH-50 | B12-40-550-MSA-ETOH-50 | B12-40-550-1DT-ETOH-50 | B12-40-550-1DDT-ETOH-50 | B12-40-550-1HDT-ETOH-50 | B12-40-550-1ODT-ETOH-50 | B12-40-550-1OT-ETOH-50 | B12-40-550-11MUB-ETOH-50 | B12-40-550-11AT-ETOH-50 | B12-40-550-11MU-ETOH-50 | B12-40-550-11MDA-ETOH-50 | B12-40-550-11MDH-ETOH-50 | B12-40-550-12MDA-ETOH-50 | B12-40-550-12MDN-ETOH-50 | B12-40-550-16MHA-ETOH-50 | B12-40-550-6AH-ETOH-50 | B12-40-550-6MH-ETOH-50 | B12-40-550-6MA-ETOH-50 | B12-40-550-HEG-ETOH-50 | B12-40-550-1AT-ETOH-50
50 | 145 | 800 | B12-50-808-CYS-ETOH-50 | B12-50-808-3CNHS-ETOH-50 | B12-50-808-4MBA-ETOH-50 | B12-50-808-LA-ETOH-50 | B12-50-808-MSA-ETOH-50 | B12-50-808-1DT-ETOH-50 | B12-50-808-1DDT-ETOH-50 | B12-50-808-1HDT-ETOH-50 | B12-50-808-1ODT-ETOH-50 | B12-50-808-1OT-ETOH-50 | B12-50-808-11MUB-ETOH-50 | B12-50-808-11AT-ETOH-50 | B12-50-808-11MU-ETOH-50 | B12-50-808-11MDA-ETOH-50 | B12-50-808-11MDH-ETOH-50 | B12-50-808-12MDA-ETOH-50 | B12-50-808-12MDN-ETOH-50 | B12-50-808-16MHA-ETOH-50 | B12-50-808-6AH-ETOH-50 | B12-50-808-6MH-ETOH-50 | B12-50-808-6MA-ETOH-50 | B12-50-808-HEG-ETOH-50 | B12-50-808-1AT-ETOH-50
50 | 110 | 700 | B12-50-700-CYS-ETOH-50 | B12-50-700-3CNHS-ETOH-50 | B12-50-700-4MBA-ETOH-50 | B12-50-700-LA-ETOH-50 | B12-50-700-MSA-ETOH-50 | B12-50-700-1DT-ETOH-50 | B12-50-700-1DDT-ETOH-50 | B12-50-700-1HDT-ETOH-50 | B12-50-700-1ODT-ETOH-50 | B12-50-700-1OT-ETOH-50 | B12-50-700-11MUB-ETOH-50 | B12-50-700-11AT-ETOH-50 | B12-50-700-11MU-ETOH-50 | B12-50-700-11MDA-ETOH-50 | B12-50-700-11MDH-ETOH-50 | B12-50-700-12MDA-ETOH-50 | B12-50-700-12MDN-ETOH-50 | B12-50-700-16MHA-ETOH-50 | B12-50-700-6AH-ETOH-50 | B12-50-700-6MH-ETOH-50 | B12-50-700-6MA-ETOH-50 | B12-50-700-HEG-ETOH-50 | B12-50-700-1AT-ETOH-50
50 | 100 | 600 | B12-50-600-CYS-ETOH-50 | B12-50-600-3CNHS-ETOH-50 | B12-50-600-4MBA-ETOH-50 | B12-50-600-LA-ETOH-50 | B12-50-600-MSA-ETOH-50 | B12-50-600-1DT-ETOH-50 | B12-50-600-1DDT-ETOH-50 | B12-50-600-1HDT-ETOH-50 | B12-50-600-1ODT-ETOH-50 | B12-50-600-1OT-ETOH-50 | B12-50-600-11MUB-ETOH-50 | B12-50-600-11AT-ETOH-50 | B12-50-600-11MU-ETOH-50 | B12-50-600-11MDA-ETOH-50 | B12-50-600-11MDH-ETOH-50 | B12-50-600-12MDA-ETOH-50 | B12-50-600-12MDN-ETOH-50 | B12-50-600-16MHA-ETOH-50 | B12-50-600-6AH-ETOH-50 | B12-50-600-6MH-ETOH-50 | B12-50-600-6MA-ETOH-50 | B12-50-600-HEG-ETOH-50 | B12-50-600-1AT-ETOH-50
型式の形式： B12-(直径-SPR)-(SAMリガンド)-(溶媒)-(OD-mL)-(容量)