## B14
Nanopartz社製品 SAM形成アルカンチオール官能基化金ナノワイヤー(Molecular Surface Modified Gold Nanowires)
日本輸入代理店：フィルジェン株式会社
https://filgen.jp/Product/Bioscience4/Nanopartz/index.htm
TEL:052-624-4388
Nanopartz社のSAM形成アルカンチオール官能基化金ナノワイヤーは、独自の方法を使用して製造されたナノワイヤー形状の金ナノ粒子で、高度に単分散な長さ、長い保存期間、大幅に改善された反応性をもたらします。直径は 75から100nm、長さは1000から20000nmです、直径に起因する510から520nm領域で1つのSPRを示します。長さに起因するSPRは中赤外になります。すべてのバッチは、サイズと濃度を含めて特性評価されています。この製品は重量2.5mg,10mgにて入手可能です。また、残留反応物が 0.1% 未満に精製されています。この製品では、金ナノ粒子上に最も一般的な共有結合アルキル、官能基、保護基、環状、その他の自己組織化材料（炭素数1のシステアミンから炭素数16のメルカプトヘキサデカン酸まで、そしてその間の多くの種類）を、あらゆる種類の溶媒で提供できます。SAMリガンドと金ナノ粒子の組み合わせにより、溶媒中での安定性が変わりますので、詳細は製品リストの下の表をご参照ください。
Buffer |  |  | EtOH | [5 empty] | EtOH | [5 empty] | EtOH | [5 empty] | EtOH
容量 |  |  | 0.25 | [5 empty] | 0.25 | [5 empty] | 0.25 | [5 empty] | 50
Diameter (nm) | Length (nm) | Wt. (mg) | SAM Ligand | [5 empty] | SAM Ligand | [5 empty] | SAM Ligand | [5 empty] | SAM Ligand
|  |  | CYS(Cysteamine) | 3CNHS(3 Carbon-NHS) | 4MBA(4-Mercaptobenzoic acid) | LA(Lipoic Acid) | MSA(Mercaptosuccinic Acid) | 1DT(1-Decanethiol) | 1DDT(1-Dodecanethiol) | 1HDT(1-Hexadecanethiol) | 1ODT(1-Octadecanethiol) | 1OT(1-Octanethiol) | 11MUB((11-Mercaptoundecyl)-N,N,N-trimethylammonium bromide) | 11AT(11Azido-1undecanethiol) | 11MU(11-Mercapto-1-undecanol) | 11MDA(11-Mercaptoundecanoic acid) | 11MDH(11-Mercaptoundecylhydroquinone) | 12MDA(12-Mercaptododecanoic acid) | 12MDN(12-Mercaptododecanoic acid NHS ester) | 16MHA(16-Mercaptohexadecanoic acid) | 6AH(6-Amino-1-hexanethiol hydrochloride) | 6MH(6-Mercapto-1-hexanaol) | 6MA(6-Mercaptohexanoic acid) | HEG(Hexa(ethylene glycol)mono-11-(acetylthio)undecyl ether) | 1AT(1-Adamantanethiol)
75 | 1000 | 0.25 | B14-75/1000-CYS-ETOH-0.25 | B14-75/1000-3CNHS-ETOH-0.25 | B14-75/1000-4MBA-ETOH-0.25 | B14-75/1000-LA-ETOH-0.25 | B14-75/1000-MSA-ETOH-0.25 | B14-75/1000-1DT-ETOH-0.25 | B14-75/1000-1DDT-ETOH-0.25 | B14-75/1000-1HDT-ETOH-0.25 | B14-75/1000-1ODT-ETOH-0.25 | B14-75/1000-1OT-ETOH-0.25 | B14-75/1000-11MUB-ETOH-0.25 | B14-75/1000-11AT-ETOH-0.25 | B14-75/1000-11MU-ETOH-0.25 | B14-75/1000-11MDA-ETOH-0.25 | B14-75/1000-11MDH-ETOH-0.25 | B14-75/1000-12MDA-ETOH-0.25 | B14-75/1000-12MDN-ETOH-0.25 | B14-75/1000-16MHA-ETOH-0.25 | B14-75/1000-6AH-ETOH-0.25 | B14-75/1000-6MH-ETOH-0.25 | B14-75/1000-6MA-ETOH-0.25 | B14-75/1000-HEG-ETOH-0.25 | B14-75/1000-1AT-ETOH-0.25
75 | 1000 | 1.25 | B14-75/1000-CYS-ETOH-1.25 | B14-75/1000-3CNHS-ETOH-1.25 | B14-75/1000-4MBA-ETOH-1.25 | B14-75/1000-LA-ETOH-1.25 | B14-75/1000-MSA-ETOH-1.25 | B14-75/1000-1DT-ETOH-1.25 | B14-75/1000-1DDT-ETOH-1.25 | B14-75/1000-1HDT-ETOH-1.25 | B14-75/1000-1ODT-ETOH-1.25 | B14-75/1000-1OT-ETOH-1.25 | B14-75/1000-11MUB-ETOH-1.25 | B14-75/1000-11AT-ETOH-1.25 | B14-75/1000-11MU-ETOH-1.25 | B14-75/1000-11MDA-ETOH-1.25 | B14-75/1000-11MDH-ETOH-1.25 | B14-75/1000-12MDA-ETOH-1.25 | B14-75/1000-12MDN-ETOH-1.25 | B14-75/1000-16MHA-ETOH-1.25 | B14-75/1000-6AH-ETOH-1.25 | B14-75/1000-6MH-ETOH-1.25 | B14-75/1000-6MA-ETOH-1.25 | B14-75/1000-HEG-ETOH-1.25 | B14-75/1000-1AT-ETOH-1.25
75 | 2000 | 0.25 | B14-75/2000-CYS-ETOH-0.25 | B14-75/2000-3CNHS-ETOH-0.25 | B14-75/2000-4MBA-ETOH-0.25 | B14-75/2000-LA-ETOH-0.25 | B14-75/2000-MSA-ETOH-0.25 | B14-75/2000-1DT-ETOH-0.25 | B14-75/2000-1DDT-ETOH-0.25 | B14-75/2000-1HDT-ETOH-0.25 | B14-75/2000-1ODT-ETOH-0.25 | B14-75/2000-1OT-ETOH-0.25 | B14-75/2000-11MUB-ETOH-0.25 | B14-75/2000-11AT-ETOH-0.25 | B14-75/2000-11MU-ETOH-0.25 | B14-75/2000-11MDA-ETOH-0.25 | B14-75/2000-11MDH-ETOH-0.25 | B14-75/2000-12MDA-ETOH-0.25 | B14-75/2000-12MDN-ETOH-0.25 | B14-75/2000-16MHA-ETOH-0.25 | B14-75/2000-6AH-ETOH-0.25 | B14-75/2000-6MH-ETOH-0.25 | B14-75/2000-6MA-ETOH-0.25 | B14-75/2000-HEG-ETOH-0.25 | B14-75/2000-1AT-ETOH-0.25
75 | 2000 | 1.25 | B14-75/2000-CYS-ETOH-1.25 | B14-75/2000-3CNHS-ETOH-1.25 | B14-75/2000-4MBA-ETOH-1.25 | B14-75/2000-LA-ETOH-1.25 | B14-75/2000-MSA-ETOH-1.25 | B14-75/2000-1DT-ETOH-1.25 | B14-75/2000-1DDT-ETOH-1.25 | B14-75/2000-1HDT-ETOH-1.25 | B14-75/2000-1ODT-ETOH-1.25 | B14-75/2000-1OT-ETOH-1.25 | B14-75/2000-11MUB-ETOH-1.25 | B14-75/2000-11AT-ETOH-1.25 | B14-75/2000-11MU-ETOH-1.25 | B14-75/2000-11MDA-ETOH-1.25 | B14-75/2000-11MDH-ETOH-1.25 | B14-75/2000-12MDA-ETOH-1.25 | B14-75/2000-12MDN-ETOH-1.25 | B14-75/2000-16MHA-ETOH-1.25 | B14-75/2000-6AH-ETOH-1.25 | B14-75/2000-6MH-ETOH-1.25 | B14-75/2000-6MA-ETOH-1.25 | B14-75/2000-HEG-ETOH-1.25 | B14-75/2000-1AT-ETOH-1.25
75 | 4000 | 0.25 | B14-75/4000-CYS-ETOH-0.25 | B14-75/4000-3CNHS-ETOH-0.25 | B14-75/4000-4MBA-ETOH-0.25 | B14-75/4000-LA-ETOH-0.25 | B14-75/4000-MSA-ETOH-0.25 | B14-75/4000-1DT-ETOH-0.25 | B14-75/4000-1DDT-ETOH-0.25 | B14-75/4000-1HDT-ETOH-0.25 | B14-75/4000-1ODT-ETOH-0.25 | B14-75/4000-1OT-ETOH-0.25 | B14-75/4000-11MUB-ETOH-0.25 | B14-75/4000-11AT-ETOH-0.25 | B14-75/4000-11MU-ETOH-0.25 | B14-75/4000-11MDA-ETOH-0.25 | B14-75/4000-11MDH-ETOH-0.25 | B14-75/4000-12MDA-ETOH-0.25 | B14-75/4000-12MDN-ETOH-0.25 | B14-75/4000-16MHA-ETOH-0.25 | B14-75/4000-6AH-ETOH-0.25 | B14-75/4000-6MH-ETOH-0.25 | B14-75/4000-6MA-ETOH-0.25 | B14-75/4000-HEG-ETOH-0.25 | B14-75/4000-1AT-ETOH-0.25
75 | 4000 | 1.25 | B14-75/4000-CYS-ETOH-1.25 | B14-75/4000-3CNHS-ETOH-1.25 | B14-75/4000-4MBA-ETOH-1.25 | B14-75/4000-LA-ETOH-1.25 | B14-75/4000-MSA-ETOH-1.25 | B14-75/4000-1DT-ETOH-1.25 | B14-75/4000-1DDT-ETOH-1.25 | B14-75/4000-1HDT-ETOH-1.25 | B14-75/4000-1ODT-ETOH-1.25 | B14-75/4000-1OT-ETOH-1.25 | B14-75/4000-11MUB-ETOH-1.25 | B14-75/4000-11AT-ETOH-1.25 | B14-75/4000-11MU-ETOH-1.25 | B14-75/4000-11MDA-ETOH-1.25 | B14-75/4000-11MDH-ETOH-1.25 | B14-75/4000-12MDA-ETOH-1.25 | B14-75/4000-12MDN-ETOH-1.25 | B14-75/4000-16MHA-ETOH-1.25 | B14-75/4000-6AH-ETOH-1.25 | B14-75/4000-6MH-ETOH-1.25 | B14-75/4000-6MA-ETOH-1.25 | B14-75/4000-HEG-ETOH-1.25 | B14-75/4000-1AT-ETOH-1.25
75 | 6000 | 0.25 | B14-75/6000-CYS-ETOH-0.25 | B14-75/6000-3CNHS-ETOH-0.25 | B14-75/6000-4MBA-ETOH-0.25 | B14-75/6000-LA-ETOH-0.25 | B14-75/6000-MSA-ETOH-0.25 | B14-75/6000-1DT-ETOH-0.25 | B14-75/6000-1DDT-ETOH-0.25 | B14-75/6000-1HDT-ETOH-0.25 | B14-75/6000-1ODT-ETOH-0.25 | B14-75/6000-1OT-ETOH-0.25 | B14-75/6000-11MUB-ETOH-0.25 | B14-75/6000-11AT-ETOH-0.25 | B14-75/6000-11MU-ETOH-0.25 | B14-75/6000-11MDA-ETOH-0.25 | B14-75/6000-11MDH-ETOH-0.25 | B14-75/6000-12MDA-ETOH-0.25 | B14-75/6000-12MDN-ETOH-0.25 | B14-75/6000-16MHA-ETOH-0.25 | B14-75/6000-6AH-ETOH-0.25 | B14-75/6000-6MH-ETOH-0.25 | B14-75/6000-6MA-ETOH-0.25 | B14-75/6000-HEG-ETOH-0.25 | B14-75/6000-1AT-ETOH-0.25
75 | 6000 | 1.25 | B14-75/6000-CYS-ETOH-1.25 | B14-75/6000-3CNHS-ETOH-1.25 | B14-75/6000-4MBA-ETOH-1.25 | B14-75/6000-LA-ETOH-1.25 | B14-75/6000-MSA-ETOH-1.25 | B14-75/6000-1DT-ETOH-1.25 | B14-75/6000-1DDT-ETOH-1.25 | B14-75/6000-1HDT-ETOH-1.25 | B14-75/6000-1ODT-ETOH-1.25 | B14-75/6000-1OT-ETOH-1.25 | B14-75/6000-11MUB-ETOH-1.25 | B14-75/6000-11AT-ETOH-1.25 | B14-75/6000-11MU-ETOH-1.25 | B14-75/6000-11MDA-ETOH-1.25 | B14-75/6000-11MDH-ETOH-1.25 | B14-75/6000-12MDA-ETOH-1.25 | B14-75/6000-12MDN-ETOH-1.25 | B14-75/6000-16MHA-ETOH-1.25 | B14-75/6000-6AH-ETOH-1.25 | B14-75/6000-6MH-ETOH-1.25 | B14-75/6000-6MA-ETOH-1.25 | B14-75/6000-HEG-ETOH-1.25 | B14-75/6000-1AT-ETOH-1.25
75 | 10000 | 0.25 | B14-75/10000-CYS-ETOH-0.25 | B14-75/10000-3CNHS-ETOH-0.25 | B14-75/10000-4MBA-ETOH-0.25 | B14-75/10000-LA-ETOH-0.25 | B14-75/10000-MSA-ETOH-0.25 | B14-75/10000-1DT-ETOH-0.25 | B14-75/10000-1DDT-ETOH-0.25 | B14-75/10000-1HDT-ETOH-0.25 | B14-75/10000-1ODT-ETOH-0.25 | B14-75/10000-1OT-ETOH-0.25 | B14-75/10000-11MUB-ETOH-0.25 | B14-75/10000-11AT-ETOH-0.25 | B14-75/10000-11MU-ETOH-0.25 | B14-75/10000-11MDA-ETOH-0.25 | B14-75/10000-11MDH-ETOH-0.25 | B14-75/10000-12MDA-ETOH-0.25 | B14-75/10000-12MDN-ETOH-0.25 | B14-75/10000-16MHA-ETOH-0.25 | B14-75/10000-6AH-ETOH-0.25 | B14-75/10000-6MH-ETOH-0.25 | B14-75/10000-6MA-ETOH-0.25 | B14-75/10000-HEG-ETOH-0.25 | B14-75/10000-1AT-ETOH-0.25
75 | 10000 | 1.25 | B14-75/10000-CYS-ETOH-1.25 | B14-75/10000-3CNHS-ETOH-1.25 | B14-75/10000-4MBA-ETOH-1.25 | B14-75/10000-LA-ETOH-1.25 | B14-75/10000-MSA-ETOH-1.25 | B14-75/10000-1DT-ETOH-1.25 | B14-75/10000-1DDT-ETOH-1.25 | B14-75/10000-1HDT-ETOH-1.25 | B14-75/10000-1ODT-ETOH-1.25 | B14-75/10000-1OT-ETOH-1.25 | B14-75/10000-11MUB-ETOH-1.25 | B14-75/10000-11AT-ETOH-1.25 | B14-75/10000-11MU-ETOH-1.25 | B14-75/10000-11MDA-ETOH-1.25 | B14-75/10000-11MDH-ETOH-1.25 | B14-75/10000-12MDA-ETOH-1.25 | B14-75/10000-12MDN-ETOH-1.25 | B14-75/10000-16MHA-ETOH-1.25 | B14-75/10000-6AH-ETOH-1.25 | B14-75/10000-6MH-ETOH-1.25 | B14-75/10000-6MA-ETOH-1.25 | B14-75/10000-HEG-ETOH-1.25 | B14-75/10000-1AT-ETOH-1.25
100 | 20000 | 0.25 | B14-100/20000-CYS-ETOH-0.25 | B14-100/20000-3CNHS-ETOH-0.25 | B14-100/20000-4MBA-ETOH-0.25 | B14-100/20000-LA-ETOH-0.25 | B14-100/20000-MSA-ETOH-0.25 | B14-100/20000-1DT-ETOH-0.25 | B14-100/20000-1DDT-ETOH-0.25 | B14-100/20000-1HDT-ETOH-0.25 | B14-100/20000-1ODT-ETOH-0.25 | B14-100/20000-1OT-ETOH-0.25 | B14-100/20000-11MUB-ETOH-0.25 | B14-100/20000-11AT-ETOH-0.25 | B14-100/20000-11MU-ETOH-0.25 | B14-100/20000-11MDA-ETOH-0.25 | B14-100/20000-11MDH-ETOH-0.25 | B14-100/20000-12MDA-ETOH-0.25 | B14-100/20000-12MDN-ETOH-0.25 | B14-100/20000-16MHA-ETOH-0.25 | B14-100/20000-6AH-ETOH-0.25 | B14-100/20000-6MH-ETOH-0.25 | B14-100/20000-6MA-ETOH-0.25 | B14-100/20000-HEG-ETOH-0.25 | B14-100/20000-1AT-ETOH-0.25
100 | 20000 | 1.25 | B14-100/20000-CYS-ETOH-1.25 | B14-100/20000-3CNHS-ETOH-1.25 | B14-100/20000-4MBA-ETOH-1.25 | B14-100/20000-LA-ETOH-1.25 | B14-100/20000-MSA-ETOH-1.25 | B14-100/20000-1DT-ETOH-1.25 | B14-100/20000-1DDT-ETOH-1.25 | B14-100/20000-1HDT-ETOH-1.25 | B14-100/20000-1ODT-ETOH-1.25 | B14-100/20000-1OT-ETOH-1.25 | B14-100/20000-11MUB-ETOH-1.25 | B14-100/20000-11AT-ETOH-1.25 | B14-100/20000-11MU-ETOH-1.25 | B14-100/20000-11MDA-ETOH-1.25 | B14-100/20000-11MDH-ETOH-1.25 | B14-100/20000-12MDA-ETOH-1.25 | B14-100/20000-12MDN-ETOH-1.25 | B14-100/20000-16MHA-ETOH-1.25 | B14-100/20000-6AH-ETOH-1.25 | B14-100/20000-6MH-ETOH-1.25 | B14-100/20000-6MA-ETOH-1.25 | B14-100/20000-HEG-ETOH-1.25 | B14-100/20000-1AT-ETOH-1.25
100 | 20000 | 0.25 | B14-140/40000-CYS-ETOH-0.25 | B14-140/40000-3CNHS-ETOH-0.25 | B14-140/40000-4MBA-ETOH-0.25 | B14-140/40000-LA-ETOH-0.25 | B14-140/40000-MSA-ETOH-0.25 | B14-140/40000-1DT-ETOH-0.25 | B14-140/40000-1DDT-ETOH-0.25 | B14-140/40000-1HDT-ETOH-0.25 | B14-140/40000-1ODT-ETOH-0.25 | B14-140/40000-1OT-ETOH-0.25 | B14-140/40000-11MUB-ETOH-0.25 | B14-140/40000-11AT-ETOH-0.25 | B14-140/40000-11MU-ETOH-0.25 | B14-140/40000-11MDA-ETOH-0.25 | B14-140/40000-11MDH-ETOH-0.25 | B14-140/40000-12MDA-ETOH-0.25 | B14-140/40000-12MDN-ETOH-0.25 | B14-140/40000-16MHA-ETOH-0.25 | B14-140/40000-6AH-ETOH-0.25 | B14-140/40000-6MH-ETOH-0.25 | B14-140/40000-6MA-ETOH-0.25 | B14-140/40000-HEG-ETOH-0.25 | B14-140/40000-1AT-ETOH-0.25
100 | 20000 | 1.25 | B14-140/40000-CYS-ETOH-1.25 | B14-140/40000-3CNHS-ETOH-1.25 | B14-140/40000-4MBA-ETOH-1.25 | B14-140/40000-LA-ETOH-1.25 | B14-140/40000-MSA-ETOH-1.25 | B14-140/40000-1DT-ETOH-1.25 | B14-140/40000-1DDT-ETOH-1.25 | B14-140/40000-1HDT-ETOH-1.25 | B14-140/40000-1ODT-ETOH-1.25 | B14-140/40000-1OT-ETOH-1.25 | B14-140/40000-11MUB-ETOH-1.25 | B14-140/40000-11AT-ETOH-1.25 | B14-140/40000-11MU-ETOH-1.25 | B14-140/40000-11MDA-ETOH-1.25 | B14-140/40000-11MDH-ETOH-1.25 | B14-140/40000-12MDA-ETOH-1.25 | B14-140/40000-12MDN-ETOH-1.25 | B14-140/40000-16MHA-ETOH-1.25 | B14-140/40000-6AH-ETOH-1.25 | B14-140/40000-6MH-ETOH-1.25 | B14-140/40000-6MA-ETOH-1.25 | B14-140/40000-HEG-ETOH-1.25 | B14-140/40000-1AT-ETOH-1.25
型式の形式： B14-(直径-長さ)-(SAMリガンド)-(溶媒)-(重量)-(容量)