## E12
Nanopartz社製品 有機用途向けの金ナノロッド(Organic Nsol Gold Nanorods)
日本輸入代理店：フィルジェン株式会社
https://filgen.jp/Product/Bioscience4/Nanopartz/index.htm
TEL:052-624-4388
Nanopartz社の有機溶媒中の金ナノロッドは、独自の方法を使用して製造されており、正確なサイズ、高度に単分散なサイズと形状、長い保存期間、大幅に改善された反応性をもたらします。直径は 5、10、25、40、50nm です。ピーク SPR の範囲は 550nm ～ 2100nm です。すべてのバッチは、サイズと濃度を含めて特性評価されています。。この製品はOD50,100,200において入手可能です。また、残留反応物が 0.1% 未満に精製されています。これらのナノ粒子は乾燥状態で出荷され、選択した溶媒に希釈してお使いいただけます。これらの粒子はポリビニルピロリドン (PVP)、ポリスチレン（PSY)、Nanopartz社独自の有機コーティング(NPO)、Nanopartz社独自の有機導電性コーティング（NPV)の4つのオプションがあります。有機溶媒はエタノール、メタノール、イソプロパノール、アセトン、DMSOなど、13種類から選べます。核種ポリマーに対する分散/懸濁性については、製品リストの下の表をご覧ください。
NPO Solvent |  |  | EtOH
OD |  |  | 50/100/200
Diameter (nm) | Length (nm) | Peak SPR Wave (nm) | Polymer
|  |  | PVP (Polyvinylpyrrolidone) | PSY (Polystyrene) | NPO (Nanopartz Organic Polymer) | NPV (Nanopartz Conductive Polymer)
10 | 102 | 1400 | E12-10-1400-PVP-ETOH-50 | E12-10-1400-PSY-ETOH-50 | E12-10-1400-NPO-ETOH-50 | E12-10-1400-NPV-ETOH-50
10 | 81 | 1200 | E12-10-1200-PVP-ETOH-50 | E12-10-1200-PSY-ETOH-50 | E12-10-1200-NPO-ETOH-50 | E12-10-1200-NPV-ETOH-50
10 | 67 | 1064 | E12-10-1064-PVP-ETOH-50 | E12-10-1064-PSY-ETOH-50 | E12-10-1064-NPO-ETOH-50 | E12-10-1064-NPV-ETOH-50
10 | 59 | 980 | E12-10-980-PVP-ETOH-50 | E12-10-980-PSY-ETOH-50 | E12-10-980-NPO-ETOH-50 | E12-10-980-NPV-ETOH-50
10 | 50 | 900 | E12-10-900-PVP-ETOH-50 | E12-10-900-PSY-ETOH-50 | E12-10-900-NPO-ETOH-50 | E12-10-900-NPV-ETOH-50
10 | 45 | 850 | E12-10-850-PVP-ETOH-50 | E12-10-850-PSY-ETOH-50 | E12-10-850-NPO-ETOH-50 | E12-10-850-NPV-ETOH-50
10 | 41 | 808 | E12-10-808-PVP-ETOH-50 | E12-10-808-PSY-ETOH-50 | E12-10-808-NPO-ETOH-50 | E12-10-808-NPV-ETOH-50
10 | 38 | 780 | E12-10-780-PVP-ETOH-50 | E12-10-780-PSY-ETOH-50 | E12-10-780-NPO-ETOH-50 | E12-10-780-NPV-ETOH-50
10 | 35 | 750 | E12-10-750-PVP-ETOH-50 | E12-10-750-PSY-ETOH-50 | E12-10-750-NPO-ETOH-50 | E12-10-750-NPV-ETOH-50
10 | 29 | 700 | E12-10-700-PVP-ETOH-50 | E12-10-700-PSY-ETOH-50 | E12-10-700-NPO-ETOH-50 | E12-10-700-NPV-ETOH-50
10 | 24 | 650 | E12-10-650-PVP-ETOH-50 | E12-10-650-PSY-ETOH-50 | E12-10-650-NPO-ETOH-50 | E12-10-650-NPV-ETOH-50
10 | 19 | 600 | E12-10-600-PVP-ETOH-50 | E12-10-600-PSY-ETOH-50 | E12-10-600-NPO-ETOH-50 | E12-10-600-NPV-ETOH-50
25 | 119 | 980 | E12-25-980-PVP-ETOH-50 | E12-25-980-PSY-ETOH-50 | E12-25-980-NPO-ETOH-50 | E12-25-980-NPV-ETOH-50
25 | 102 | 950 | E12-25-950-PVP-ETOH-50 | E12-25-950-PSY-ETOH-50 | E12-25-950-NPO-ETOH-50 | E12-25-950-NPV-ETOH-50
25 | 96 | 900 | E12-25-900-PVP-ETOH-50 | E12-25-900-PSY-ETOH-50 | E12-25-900-NPO-ETOH-50 | E12-25-900-NPV-ETOH-50
25 | 93 | 850 | E12-25-850-PVP-ETOH-50 | E12-25-850-PSY-ETOH-50 | E12-25-850-NPO-ETOH-50 | E12-25-850-NPV-ETOH-50
25 | 90 | 808 | E12-25-808-PVP-ETOH-50 | E12-25-808-PSY-ETOH-50 | E12-25-808-NPO-ETOH-50 | E12-25-808-NPV-ETOH-50
25 | 87 | 780 | E12-25-780-PVP-ETOH-50 | E12-25-780-PSY-ETOH-50 | E12-25-780-NPO-ETOH-50 | E12-25-780-NPV-ETOH-50
25 | 85 | 750 | E12-25-750-PVP-ETOH-50 | E12-25-750-PSY-ETOH-50 | E12-25-750-NPO-ETOH-50 | E12-25-750-NPV-ETOH-50
25 | 75 | 700 | E12-25-700-PVP-ETOH-50 | E12-25-700-PSY-ETOH-50 | E12-25-700-NPO-ETOH-50 | E12-25-700-NPV-ETOH-50
25 | 71 | 650 | E12-25-650-PVP-ETOH-50 | E12-25-650-PSY-ETOH-50 | E12-25-650-NPO-ETOH-50 | E12-25-650-NPV-ETOH-50
25 | 57 | 600 | E12-25-600-PVP-ETOH-50 | E12-25-600-PSY-ETOH-50 | E12-25-600-NPO-ETOH-50 | E12-25-600-NPV-ETOH-50
25 | 34 | 550 | E12-25-550-PVP-ETOH-50 | E12-25-550-PSY-ETOH-50 | E12-25-550-NPO-ETOH-50 | E12-25-550-NPV-ETOH-50
40 | 148 | 850 | E12-40-850-PVP-ETOH-50 | E12-40-850-PSY-ETOH-50 | E12-40-850-NPO-ETOH-50 | E12-40-850-NPV-ETOH-50
40 | 134 | 808 | E12-40-808-PVP-ETOH-50 | E12-40-808-PSY-ETOH-50 | E12-40-808-NPO-ETOH-50 | E12-40-808-NPV-ETOH-50
40 | 124 | 780 | E12-40-780-PVP-ETOH-50 | E12-40-780-PSY-ETOH-50 | E12-40-780-NPO-ETOH-50 | E12-40-780-NPV-ETOH-50
40 | 112 | 750 | E12-40-750-PVP-ETOH-50 | E12-40-750-PSY-ETOH-50 | E12-40-750-NPO-ETOH-50 | E12-40-750-NPV-ETOH-50
40 | 92 | 700 | E12-40-700-PVP-ETOH-50 | E12-40-700-PSY-ETOH-50 | E12-40-700-NPO-ETOH-50 | E12-40-700-NPV-ETOH-50
40 | 80 | 650 | E12-40-650-PVP-ETOH-50 | E12-40-650-PSY-ETOH-50 | E12-40-650-NPO-ETOH-50 | E12-40-650-NPV-ETOH-50
40 | 68 | 600 | E12-40-600-PVP-ETOH-50 | E12-40-600-PSY-ETOH-50 | E12-40-600-NPO-ETOH-50 | E12-40-600-NPV-ETOH-50
40 | 60 | 550 | E12-40-550-PVP-ETOH-50 | E12-40-550-PSY-ETOH-50 | E12-40-550-NPO-ETOH-50 | E12-40-550-NPV-ETOH-50
50 | 145 | 800 | E12-50-808-PVP-ETOH-50 | E12-50-808-PSY-ETOH-50 | E12-50-808-NPO-ETOH-50 | E12-50-808-NPV-ETOH-50
50 | 110 | 700 | E12-50-700-PVP-ETOH-50 | E12-50-700-PSY-ETOH-50 | E12-50-700-NPO-ETOH-50 | E12-50-700-NPV-ETOH-50
50 | 100 | 600 | E12-50-600-PVP-ETOH-50 | E12-50-600-PSY-ETOH-50 | E12-50-600-NPO-ETOH-50 | E12-50-600-NPV-ETOH-50
型式の形式： E12-(直径-表面プラズモン比)-(ポリマー)-(溶媒)-(OD-mL)